## 1
数据ID | 数据标识 | 应用部位 | 产品所属专利号或文献 | 球头信息.球头基本信息 | 球头信息.球头-成分组成 | 球头信息.球头-物理性能 | 球头信息.球头-微观组织 | 股骨柄信息.股骨柄基本信息 | 股骨柄信息.股骨柄-成分组成 | 股骨柄信息.股骨柄-物理性能 | 股骨柄信息.股骨柄-微观组织 | 内衬信息.内衬-基本信息 | 内衬信息.内衬-改性填料 | 内衬信息.内衬-成分组成 | 内衬信息.内衬-物理性能 | 内衬信息.复合材料性能 | 内衬信息.内衬-材料表征 | 体外实验-内衬与球头摩擦腐蚀实验.内衬与球头-实验设置 | 体外实验-内衬与球头摩擦腐蚀实验.球头腐蚀实验结果 | 体外实验-内衬与球头摩擦腐蚀实验.内衬腐蚀实验结果 | 体外实验-内衬与球头摩擦腐蚀实验.内衬与球头-实验环境-润滑液组成 | 体外实验-内衬与球头摩擦腐蚀实验.球头磨损实验结果 | 体外实验-内衬与球头摩擦腐蚀实验.内衬磨损实验结果 | 体外实验-内衬与球头摩擦腐蚀实验.球头表面成分分析 | 体外实验-球头与锥颈界面微动腐蚀实验.球头与锥颈-实验设置 | 体外实验-球头与锥颈界面微动腐蚀实验.锥颈与球头-实验环境-润滑液组成 | 体外实验-球头与锥颈界面微动腐蚀实验.腐蚀与磨损实验结果
耐磨材料综述-未指定配对
| CoCr-CFR PEEK摩擦磨损实验 | 髋关节
CoCrMo-PEEK扭转微动摩擦磨损
CoCrMo-UHMWPE摩擦磨损对比
CoCrMo-UHMWPE不同腐蚀电位摩擦磨损实验
Ti6Al4V/Ti6Al4V摩擦腐蚀实验
CoCrMo/Ti6Al4V摩擦腐蚀实验
CoCrMo/CoCrMo摩擦腐蚀实验
| CoCrMo-高交联UHMWPE扭转摆动摩擦腐蚀实验 | 膝关节
| CoCrMo-PEEK扭转摆动摩擦腐蚀实验 | 膝关节
| 锻造CoCrMo-锻造CoCrMo摩擦腐蚀实验 | 人工关节
| 全髋关节置换术综述 | 髋关节
膝关节
10.1126/science.1213902
| HC CoCrMo与Si3N4在牛血清中摩擦腐蚀实验 | 髋关节
| HC CoCrMo与Si3N4在NaCl溶液中的摩擦腐蚀实验 | 髋关节
| LC CoCrMo与Si3N4在牛血清中摩擦腐蚀实验 | 髋关节
| LC CoCrMo与Si3N4在NaCl溶液中摩擦腐蚀实验 | 髋关节
| 316L不锈钢与Si3N4在牛血清中摩擦腐蚀实验 | 髋关节
| 316L不锈钢与Si3N4在NaCl溶液中摩擦腐蚀实验 | 髋关节
| PEEK-Ti6Al4V锥度连接摩擦腐蚀实验 | 髋关节
| CoCrMo-Ti6Al4V锥度连接摩擦腐蚀实验 | 髋关节
| PEEK-陶瓷人工关节研究综述 | 髋关节
| ZrO2/HAP复合材料-人工关节 | 髋关节
PEEK-OPTIMA细胞毒性测试
PE材料细胞毒性对比测试
PEEK-UHMWPE销盘磨损实验
CFR-PEEK/UHMWPE销盘磨损实验
金属材料表面非晶碳基纳米多层膜耐磨性研究
| 膝关节假体参数化设计研究 | 膝关节
| 金属盘-UHMWPE销磨损实验 | 膝关节
| Metal-Polymer髋关节摩擦腐蚀实验 | 髋关节
| PEEK/ZnO-XLPE摩擦磨损实验 | 膝关节
| CF/PEEK往复摩擦实验 | 膝关节
| 膝关节CF/PEEK复合材料摩擦实验 | 膝关节
| 金属假体材料-扭动微动摩擦腐蚀机理研究 | 髋关节
| 微织构CoCrMo-HXPE多向磨损实验 | 髋关节 | DePuy Synthes Joint Reconstruction联合University of Utah研究
| Miller-Galante固定平台-UHMWPE髋关节磨损分析 | 膝关节 | Wear-pattern analysis in retrieved tibial inserts-Y.-C. Lu等-1997-2007
| 锻造CoCrMo合金-氧化锆陶瓷球摩擦腐蚀实验-60N | 髋关节 | 中国矿业大学-王庆良等-2015年
| CoCrMo-Ti6Al4V头颈界面微动腐蚀实验-开路电位 | 髋关节
| 锻造CoCrMo合金-ZrO2陶瓷球摩擦腐蚀实验-60N | 髋关节 | 中国矿业大学-王庆良等-2015年
| CoCrMo-CoCrMo微动腐蚀实验 |  | Syracuse University-Viswanathan Swaminathan, Jeremy L. Gilbert-2012年
| CoCrMo-PEEK膝关节摩擦腐蚀实验 | 膝关节 | 中国矿业大学硕士学位论文-2018年
| NexGen膝关节模块化界面腐蚀与微动研究 | 膝关节 | Thayer School of Engineering, Dartmouth College-Audrey J. Martin等-2017年
| CoCrMo-Ti6Al4V髋关节锥颈微动腐蚀实验 | 髋关节 | Submitted: 23 September 2020/Revised: 28 February 2021/Accepted: 11 March 2021/Published online: 19 April 2021-Dekun Zhang, Yueru Zhang, Kai Chen, Xinyue Zhang, and Handong Xt
| CoCrMo-UHMWPE摩擦腐蚀实验 | 髋关节 | 中国矿业大学硕士学位论文-崔文-2017年5月
| CoCrMo合金-生理盐水缝隙腐蚀实验 | 髋关节
| CoCrMo-PEEK膝关节摩擦腐蚀实验 | 膝关节 | 中国矿业大学硕士学位论文-作者未知-年份未知
| PEEK-UHMWPE掌指关节模拟器磨损测试 | 掌指关节
| CFR PEEK-CoCr摩擦磨损实验-多接触应力-SuperCTPOD | 髋关节
| PEEK-OPTIMA-UHMWPE颗粒巨噬细胞反应性实验-10μm |  | J Biomed Mater Res Part B: Appl Biomater-Nadim James Hallab等-2012
| CoCrMo合金表面能与BSA蛋白吸附实验 | 髋关节和膝关节 | Beijing Advanced Innovation Center for Materials Genome Engineering-Zhou K等-未标注年份
| 人工膝关节置换术后下蹲动力学分析 | 膝关节
| CoCrMo合金缝隙腐蚀实验-0.07mm缝宽 | 髋关节
| CoCrMo合金在0.9% NaCl+BSA溶液中的摩擦腐蚀实验 |  | Int. J. Electrochem. Sci.-Xinyi Li等-2017年
| CoCrMo-PEEK膝关节扭动和摆动摩擦腐蚀实验 | 膝关节
| 30%沥青基CFR-PEEK对氧化锆球窝式髋关节模拟器实验 | 髋关节
| EnduRo旋转铰链膝关节CFR-PEEK衬套实验 | 膝关节 | Grupp等研究-Aesculap EnduRo
| CoCrMo合金氮离子注入表面改性实验 |  | Elsevier B.V.-Zijian Guo等-2015年
CoCrMo合金-PBS+BSA溶液摩擦腐蚀实验-喷丸处理
| CoCrMo-CoCrMo微动腐蚀实验 |  | Syracuse University-Viswanathan Swaminathan, Jeremy L. Gilbert-2012
| 316L不锈钢-Si3N4往复摩擦腐蚀实验 | 髋关节 | Wear-Yu Yan, Anne Neville, Duncan Dowson-School of Mechanical Engineering, University of Leeds
| 膝关节聚乙烯内衬背侧磨损研究-抛光钛基板部分周边捕获 | 膝关节