## 目录
数据ID | 工作表名 | 内容

## 元数据
数据ID | 北京科技大学（001）/高精尖学院（0010）

## 1
数据ID | 数据标识 | 应用部位 | 产品所属专利号或文献 | 球头信息.球头基本信息 | 球头信息.球头-成分组成 | 球头信息.球头-物理性能 | 球头信息.球头-微观组织 | 股骨柄信息.股骨柄基本信息 | 股骨柄信息.股骨柄-成分组成 | 股骨柄信息.股骨柄-物理性能 | 股骨柄信息.股骨柄-微观组织 | 内衬信息.内衬-基本信息 | 内衬信息.内衬-改性填料 | 内衬信息.内衬-成分组成 | 内衬信息.内衬-物理性能 | 内衬信息.复合材料性能 | 内衬信息.内衬-材料表征 | 体外实验-内衬与球头摩擦腐蚀实验.内衬与球头-实验设置 | 体外实验-内衬与球头摩擦腐蚀实验.球头腐蚀实验结果 | 体外实验-内衬与球头摩擦腐蚀实验.内衬腐蚀实验结果 | 体外实验-内衬与球头摩擦腐蚀实验.内衬与球头-实验环境-润滑液组成 | 体外实验-内衬与球头摩擦腐蚀实验.球头磨损实验结果 | 体外实验-内衬与球头摩擦腐蚀实验.内衬磨损实验结果 | 体外实验-内衬与球头摩擦腐蚀实验.球头表面成分分析 | 体外实验-球头与锥颈界面微动腐蚀实验.球头与锥颈-实验设置 | 体外实验-球头与锥颈界面微动腐蚀实验.锥颈与球头-实验环境-润滑液组成 | 体外实验-球头与锥颈界面微动腐蚀实验.腐蚀与磨损实验结果
耐磨材料综述-未指定配对
| CoCr-CFR PEEK摩擦磨损实验 | 髋关节 |  | {"材料类别": "CoCr"} | [11 empty] | {"外径": "9 mm", "高度": "12 mm", "拉伸强度": "112 MPa", "断裂伸长率": "10%"}
| CoCrMo-PEEK扭转微动摩擦磨损 |  |  | {"材料类别": "CoCrMo合金", "加工工艺": null, "表面处理": null} | [11 empty] | {"吸水性": "高于UHMWPE", "耐磨性": "优于UHMWPE"}
| CoCrMo-UHMWPE摩擦磨损对比 |  |  | {"材料类别": "CoCrMo合金"}
| CoCrMo-UHMWPE不同腐蚀电位摩擦磨损实验 |  |  | {"材料类别": "CoCrMo合金"}
| Ti6Al4V/Ti6Al4V摩擦腐蚀实验 |  |  | {"材料类别": "Ti6Al4V"}
| CoCrMo/Ti6Al4V摩擦腐蚀实验 |  |  | {"材料类别": "CoCrMo合金"}
| CoCrMo/CoCrMo摩擦腐蚀实验 |  |  | {"材料类别": "CoCrMo合金"}
| CoCrMo-高交联UHMWPE扭转摆动摩擦腐蚀实验 | 膝关节 |  | {"材料类别": "CoCrMo合金"}
| CoCrMo-PEEK扭转摆动摩擦腐蚀实验 | 膝关节 |  | {"材料类别": "CoCrMo合金"}
| 锻造CoCrMo-锻造CoCrMo摩擦腐蚀实验 | 人工关节 |  | {"材料类别": "CoCrMo合金", "加工工艺": "锻造"}
| 全髋关节置换术综述 | 髋关节
膝关节
10.1126/science.1213902
| HC CoCrMo与Si3N4在牛血清中摩擦腐蚀实验 | 髋关节 |  | {"材料类别": "Silicon Nitride (Si3N4)", "加工工艺": null, "表面处理": null}
| HC CoCrMo与Si3N4在NaCl溶液中的摩擦腐蚀实验 | 髋关节 |  | {"材料类别": "Silicon Nitride (Si3N4)", "加工工艺": null, "表面处理": null}
| LC CoCrMo与Si3N4在牛血清中摩擦腐蚀实验 | 髋关节 |  | {"材料类别": "Silicon Nitride (Si3N4)", "加工工艺": null, "表面处理": null}
| LC CoCrMo与Si3N4在NaCl溶液中摩擦腐蚀实验 | 髋关节 |  | {"材料类别": "Silicon Nitride (Si3N4)", "加工工艺": null, "表面处理": null}
| 316L不锈钢与Si3N4在牛血清中摩擦腐蚀实验 | 髋关节 |  | {"材料编号": "Si3N4", "材料类别": "Silicon Nitride", "加工工艺": null, "表面处理": null}
| 316L不锈钢与Si3N4在NaCl溶液中摩擦腐蚀实验 | 髋关节 |  | {"材料编号": "Si3N4", "材料类别": "Silicon Nitride", "加工工艺": null, "表面处理": null}
| PEEK-Ti6Al4V锥度连接摩擦腐蚀实验 | 髋关节 |  | {"材料类别": "PEEK"}
| CoCrMo-Ti6Al4V锥度连接摩擦腐蚀实验 | 髋关节 |  | {"材料类别": "CoCrMo"}
| PEEK-陶瓷人工关节研究综述 | 髋关节 |  | {"材料编号": "unknown", "材料类别": "陶瓷", "加工工艺": null, "表面处理": null}
| ZrO2/HAP复合材料-人工关节 | 髋关节 |  | {"材料编号": "unknown", "材料类别": "ZrO2/HAP复合材料", "加工工艺": "光固化3D打印", "表面处理": null} | [11 empty] | {"描述": "通过拉伸压缩实验分析了不同质量分数比ZrO2/HAP复合材料的强度和刚度", "测试项目": "拉伸强度、压缩强度、刚度"}
PEEK-OPTIMA细胞毒性测试
PE材料细胞毒性对比测试
| PEEK-UHMWPE销盘磨损实验 |  |  | {"材料类别": "PEEK", "材料编号": null, "加工工艺": null, "表面处理": null}
| CFR-PEEK/UHMWPE销盘磨损实验 |  |  | {"材料类别": "CFR-PEEK", "材料编号": null, "加工工艺": null, "表面处理": null}
| 金属材料表面非晶碳基纳米多层膜耐磨性研究 |  |  | {"材料类别": "金属材料", "表面处理": "非晶碳基纳米多层膜沉积"}
| 膝关节假体参数化设计研究 | 膝关节
| 金属盘-UHMWPE销磨损实验 | 膝关节 |  | {"材料类别": "金属盘", "加工工艺": null, "表面处理": null}
| Metal-Polymer髋关节摩擦腐蚀实验 | 髋关节 |  | {"材料类别": "Metal (CoCrMo推测)"}
| PEEK/ZnO-XLPE摩擦磨损实验 | 膝关节 |  | {"材料编号": "EXP001", "材料类别": "PEEK/ZnO复合材料", "加工工艺": "原位合成结合水热法", "表面处理": null} | [11 empty] | {"PEEK/ZnO复合材料压缩强度提升": "66%", "抗菌性能": "对大肠杆菌和金黄色葡萄球菌具有良好抗菌活性，抗菌活性随纳米ZnO含量增加而增强", "最佳ZnO含量": "7.5%"}
| CF/PEEK往复摩擦实验 | 膝关节
| 膝关节CF/PEEK复合材料摩擦实验 | 膝关节 | [13 empty] | {"结晶度": "已测试"}
| 金属假体材料-扭动微动摩擦腐蚀机理研究 | 髋关节 |  | {"材料类别": "金属假体材料", "对偶件": "Al2O3陶瓷球"}
| 微织构CoCrMo-HXPE多向磨损实验 | 髋关节 | DePuy Synthes Joint Reconstruction联合University of Utah研究 | {"材料类别": "CoCrMo合金", "表面处理": "抛光+激光表面织构化", "织构类型": "浅球形微织构特征阵列", "材料编号": "ASTM F1537", "直径": "38.1 mm", "厚度": "12.5 mm", "织构加工方法": "飞秒激光烧蚀工艺", "表面粗糙度": "Ra<50 nm"}
| Miller-Galante固定平台-UHMWPE髋关节磨损分析 | 膝关节 | Wear-pattern analysis in retrieved tibial inserts-Y.-C. Lu等-1997-2007 | {"材料类别": "钴铬合金"}
| 锻造CoCrMo合金-氧化锆陶瓷球摩擦腐蚀实验-60N | 髋关节 | 中国矿业大学-王庆良等-2015年 | {"材料类别": "氧化锆陶瓷", "直径": "4 mm"} |  |  |  | {"材料类别": "锻造CoCrMo合金", "材料标准": "ISO5832-12", "试样尺寸": "20 mm×20 mm×5 mm", "表面处理": "180#、400#、800#和1200#水砂纸打磨后抛光", "表面粗糙度": "Sa=11.0±4.0 nm"}
| CoCrMo-Ti6Al4V头颈界面微动腐蚀实验-开路电位 | 髋关节 |  | {"材料类别": "CoCrMo合金"} |  |  |  | {"材料类别": "Ti6Al4V合金"}
| 锻造CoCrMo合金-ZrO2陶瓷球摩擦腐蚀实验-60N | 髋关节 | 中国矿业大学-王庆良等-2015年 | {"材料类别": "ZrO2陶瓷球", "直径": "4 mm"} |  |  |  | {"材料类别": "锻造CoCrMo合金", "标准": "ISO5832-12", "样品尺寸": "20 mm×20 mm×5 mm", "表面处理": "180#-400#-800#-1200#水砂纸打磨后抛光", "表面粗糙度": "Sa=11.0±4.0 nm"}
| CoCrMo-CoCrMo微动腐蚀实验 |  | Syracuse University-Viswanathan Swaminathan, Jeremy L. Gilbert-2012年 | {"材料类别": "CoCrMo合金", "材料标准": "ASTM-F1537", "表面处理": "抛光至600目", "形状": "圆锥形平底销", "直径": "0.35-0.8 mm"} |  |  |  | {"材料类别": "CoCrMo合金"}
| CoCrMo-PEEK膝关节摩擦腐蚀实验 | 膝关节 | 中国矿业大学硕士学位论文-2018年 | {"材料类别": "CoCrMo合金", "材料标准": "ISO 5832-12", "形状": "半圆柱状", "厚度": "15 mm", "弧面半径": "14 mm", "表面粗糙度": "Ra≤0.05 μm"}
| NexGen膝关节模块化界面腐蚀与微动研究 | 膝关节 | Thayer School of Engineering, Dartmouth College-Audrey J. Martin等-2017年 |  |  |  |  | {"材料类别": "CoCr合金和Ti6Al4V合金", "产品型号": "NexGen (Zimmer)", "界面类型": "锥度+径向固定螺钉 (TR)", "界面位置": "股骨侧", "界面配置": "CoCr合金阴锥+Ti6Al4V合金阳锥", "连接方式": "CoCr股骨髁连接Ti柄延伸部"}
| CoCrMo-Ti6Al4V髋关节锥颈微动腐蚀实验 | 髋关节 | Submitted: 23 September 2020/Revised: 28 February 2021/Accepted: 11 March 2021/Published online: 19 April 2021-Dekun Zhang, Yueru Zhang, Kai Chen, Xinyue Zhang, and Handong Xt | {"材料类别": "CoCrMo合金", "形状": "圆盘", "直径": "25 mm", "厚度": "4 mm"} |  |  |  | {"材料类别": "Ti6Al4V合金", "形状": "圆柱销", "直径": "10 mm"}
| CoCrMo-UHMWPE摩擦腐蚀实验 | 髋关节 | 中国矿业大学硕士学位论文-崔文-2017年5月 | {"材料类别": "CoCrMo合金", "材料标准": "YY0117.3", "半径": "14 mm", "表面处理": "抛光", "表面粗糙度": "Ra≤0.05 μm"}
| CoCrMo合金-生理盐水缝隙腐蚀实验 | 髋关节 |  | {"材料类别": "医用锻造CoCrMo合金"}
| CoCrMo-PEEK膝关节摩擦腐蚀实验 | 膝关节 | 中国矿业大学硕士学位论文-作者未知-年份未知 | {"材料类别": "CoCrMo合金"}
| PEEK-UHMWPE掌指关节模拟器磨损测试 | 掌指关节 |  | {"材料类别": "钛合金", "组件类型": "关节对磨表面"}
| CFR PEEK-CoCr摩擦磨损实验-多接触应力-SuperCTPOD | 髋关节 |  | {"材料类别": "CoCr", "直径": "28 mm", "厚度": "10 mm", "表面粗糙度": "<0.050 μm Ra", "硬度范围": "550-800 MPa"}
| PEEK-OPTIMA-UHMWPE颗粒巨噬细胞反应性实验-10μm |  | J Biomed Mater Res Part B: Appl Biomater-Nadim James Hallab等-2012
| CoCrMo合金表面能与BSA蛋白吸附实验 | 髋关节和膝关节 | Beijing Advanced Innovation Center for Materials Genome Engineering-Zhou K等-未标注年份 | {"材料类别": "CoCrMo合金", "材料标准": "ASTM F75", "加工工艺": "锻造", "样品尺寸": "直径20 mm，厚度5 mm", "表面处理": "机械研磨抛光至镜面", "表面粗糙度": "Ra约3 nm", "表面粗糙度-未处理": "Ra 2.7 nm", "表面粗糙度-200°C 3h": "Ra 2.89 nm", "表面粗糙度-200°C 12h": "Ra 3.22 nm", "表面粗糙度-500°C 3h": "Ra 5.91 nm", "表面粗糙度-500°C 12h": "Ra 10.9 nm"}
| 人工膝关节置换术后下蹲动力学分析 | 膝关节 |  | {"部件名称": "股骨髁假体"}
| CoCrMo合金缝隙腐蚀实验-0.07mm缝宽 | 髋关节 |  | {"材料类别": "CoCrMo合金", "材料编号": "ASTM F1537-11"}
| CoCrMo合金在0.9% NaCl+BSA溶液中的摩擦腐蚀实验 |  | Int. J. Electrochem. Sci.-Xinyi Li等-2017年 | {"材料类别": "CoCrMo合金", "材料标准": "ASTM F75-1987", "直径": "20 mm", "厚度": "5 mm", "加工工艺": "锻造", "表面处理": "SiC砂纸研磨至3000目后金刚石膏抛光"}
| CoCrMo-PEEK膝关节扭动和摆动摩擦腐蚀实验 | 膝关节 |  | {"材料类别": "CoCrMo合金"}
| 30%沥青基CFR-PEEK对氧化锆球窝式髋关节模拟器实验 | 髋关节 |  | {"材料类别": "氧化锆股骨头"}
| EnduRo旋转铰链膝关节CFR-PEEK衬套实验 | 膝关节 | Grupp等研究-Aesculap EnduRo | {"材料类别": "CoCr合金股骨组件", "表面处理": "多层陶瓷涂层和未涂层对照"}
| CoCrMo合金氮离子注入表面改性实验 |  | Elsevier B.V.-Zijian Guo等-2015年 | {"材料类别": "CoCrMo合金", "材料编号": "ASTM F-75", "试样形状": "圆盘", "直径": "20 mm", "厚度": "5 mm", "表面处理": "抛光至镜面", "表面粗糙度": "Ra约1.4 nm", "表面粗糙度-未处理": "1.4 nm", "表面粗糙度-离子注入后": "3-3.7 nm"}
| CoCrMo合金-PBS+BSA溶液摩擦腐蚀实验-喷丸处理 |  |  | {"材料类别": "CoCrMo合金", "表面处理": "喷丸处理"}
| CoCrMo-CoCrMo微动腐蚀实验 |  | Syracuse University-Viswanathan Swaminathan, Jeremy L. Gilbert-2012 | {"材料类别": "CoCrMo", "接触直径": "0.35-0.8 mm", "材料标准": "ASTM F1537", "表面处理": "抛光至600号砂纸"} |  |  |  | {"材料类别": "CoCrMo", "材料标准": "ASTM F1537", "表面处理": "抛光至600号砂纸"}
| 316L不锈钢-Si3N4往复摩擦腐蚀实验 | 髋关节 | Wear-Yu Yan, Anne Neville, Duncan Dowson-School of Mechanical Engineering, University of Leeds | {"材料类别": "不锈钢", "材料编号": "UNS S31603 (316L)", "表面粗糙度": "Ra≈0.01 μm"}
| 膝关节聚乙烯内衬背侧磨损研究-抛光钛基板部分周边捕获 | 膝关节

## 2
数据ID | 球头信息.球头基本信息.材料编号 | 球头信息.球头基本信息.材料类别 | 球头信息.球头基本信息.加工工艺 | 球头信息.球头基本信息.表面处理
CoCr
CoCrMo合金
CoCrMo合金
CoCrMo合金
Ti6Al4V
CoCrMo合金
CoCrMo合金
CoCrMo合金
CoCrMo合金
|  | CoCrMo合金 | 锻造
Silicon Nitride (Si3N4)
Silicon Nitride (Si3N4)
Silicon Nitride (Si3N4)
Silicon Nitride (Si3N4)
| Si3N4 | Silicon Nitride
| Si3N4 | Silicon Nitride
PEEK
CoCrMo
| unknown | 陶瓷
| unknown | ZrO2/HAP复合材料 | 光固化3D打印
PEEK
CFR-PEEK
|  | 金属材料 |  | 非晶碳基纳米多层膜沉积
金属盘
Metal (CoCrMo推测)
| EXP001 | PEEK/ZnO复合材料 | 原位合成结合水热法
金属假体材料
| ASTM F1537 | CoCrMo合金 |  | 抛光+激光表面织构化
钴铬合金
氧化锆陶瓷
CoCrMo合金
ZrO2陶瓷球
|  | CoCrMo合金 |  | 抛光至600目
CoCrMo合金
CoCrMo合金
|  | CoCrMo合金 |  | 抛光
医用锻造CoCrMo合金
CoCrMo合金
钛合金
CoCr
|  | CoCrMo合金 | 锻造 | 机械研磨抛光至镜面
| ASTM F1537-11 | CoCrMo合金
|  | CoCrMo合金 | 锻造 | SiC砂纸研磨至3000目后金刚石膏抛光
CoCrMo合金
氧化锆股骨头
|  | CoCr合金股骨组件 |  | 多层陶瓷涂层和未涂层对照
| ASTM F-75 | CoCrMo合金 |  | 抛光至镜面
|  | CoCrMo合金 |  | 喷丸处理
|  | CoCrMo |  | 抛光至600号砂纸
| UNS S31603 (316L) | 不锈钢

## 3
数据ID | 球头信息.球头-成分组成.成分 | 球头信息.球头-成分组成.成分(%) | 球头信息.球头-成分组成.碳含量(%)

## 4
数据ID | 球头信息.球头-物理性能.硬度(HV) | 球头信息.球头-物理性能.接触应力(MPa) | 球头信息.球头-物理性能.表面粗糙度(μm) | 球头信息.球头-物理性能.弹性模量(GPa) | 球头信息.球头-物理性能.抗压强度(MPa) | 球头信息.球头-物理性能.抗拉强度(MPa) | 球头信息.球头-物理性能.屈服强度(MPa) | 球头信息.球头-物理性能.屈服应力(MPa) | 球头信息.球头-物理性能.密度(Kg/m³) | 球头信息.球头-物理性能.剪切模量(Pa) | 球头信息.球头-物理性能.极限拉伸强度(MPa) | 球头信息.球头-物理性能.泊松比 | 球头信息.球头-物理性能.疲劳强度(MPa) | 球头信息.球头-物理性能.断裂韧性(MPa·m1/2) | 球头信息.球头-物理性能.亲疏水性 | 球头信息.球头-物理性能.表面电荷/势(mV) | 球头信息.球头-物理性能.蠕变常数 | 球头信息.球头-物理性能.孔隙率(%) | 球头信息.球头-物理性能.孔径大小(μm) | 球头信息.球头-物理性能.杨氏模量(GPa)

## 5
数据ID | 球头信息.球头-微观组织.晶粒大小(μm) | 球头信息.球头-微观组织.晶粒取向 | 球头信息.球头-微观组织.晶粒形貌 | 球头信息.球头-微观组织.晶粒形貌描述 | 球头信息.球头-微观组织.碳化物的分布情况 | 球头信息.球头-微观组织.碳化物的分布情况描述

## 6
数据ID | 股骨柄信息.股骨柄基本信息.材料编号 | 股骨柄信息.股骨柄基本信息.材料类别 | 股骨柄信息.股骨柄基本信息.加工工艺 | 股骨柄信息.股骨柄基本信息.表面处理
|  | 锻造CoCrMo合金 |  | 180#、400#、800#和1200#水砂纸打磨后抛光
Ti6Al4V合金
|  | 锻造CoCrMo合金 |  | 180#-400#-800#-1200#水砂纸打磨后抛光
CoCrMo合金
CoCr合金和Ti6Al4V合金
Ti6Al4V合金
|  | CoCrMo |  | 抛光至600号砂纸

## 7
数据ID | 股骨柄信息.股骨柄-成分组成.成分 | 股骨柄信息.股骨柄-成分组成.成分(%) | 股骨柄信息.股骨柄-成分组成.碳含量(%)

## 8
数据ID | 股骨柄信息.股骨柄-物理性能.硬度(HV) | 股骨柄信息.股骨柄-物理性能.接触应力(MPa) | 股骨柄信息.股骨柄-物理性能.表面粗糙度(μm) | 股骨柄信息.股骨柄-物理性能.弹性模量(GPa) | 股骨柄信息.股骨柄-物理性能.抗压强度(MPa) | 股骨柄信息.股骨柄-物理性能.抗拉强度(MPa) | 股骨柄信息.股骨柄-物理性能.屈服强度(MPa) | 股骨柄信息.股骨柄-物理性能.屈服应力(MPa) | 股骨柄信息.股骨柄-物理性能.疲劳强度(MPa) | 股骨柄信息.股骨柄-物理性能.断裂韧性(MPa·m1/2) | 股骨柄信息.股骨柄-物理性能.亲疏水性 | 股骨柄信息.股骨柄-物理性能.表面电荷/势(mV) | 股骨柄信息.股骨柄-物理性能.蠕变常数 | 股骨柄信息.股骨柄-物理性能.孔隙率(%) | 股骨柄信息.股骨柄-物理性能.孔径大小(μm) | 股骨柄信息.股骨柄-物理性能.杨氏模量(GPa) | 股骨柄信息.股骨柄-物理性能.密度(Kg/m³) | 股骨柄信息.股骨柄-物理性能.剪切模量(Pa) | 股骨柄信息.股骨柄-物理性能.极限拉伸强度(MPa) | 股骨柄信息.股骨柄-物理性能.泊松比

## 9
数据ID | 股骨柄信息.股骨柄-微观组织.晶粒大小(μm) | 股骨柄信息.股骨柄-微观组织.晶粒取向 | 股骨柄信息.股骨柄-微观组织.晶粒形貌 | 股骨柄信息.股骨柄-微观组织.晶粒形貌描述 | 股骨柄信息.股骨柄-微观组织.碳化物的分布情况 | 股骨柄信息.股骨柄-微观组织.碳化物的分布情况描述

## 10
数据ID | 内衬信息.内衬-基本信息.材料编号 | 内衬信息.内衬-基本信息.材料类别 | 内衬信息.内衬-基本信息.分子量 | 内衬信息.内衬-基本信息.结晶度 | 内衬信息.内衬-基本信息.改性填料 | 内衬信息.内衬-基本信息.加工工艺 | 内衬信息.内衬-基本信息.表面处理

## 11
数据ID | 内衬信息.内衬-改性填料.改性填料的种类 | 内衬信息.内衬-改性填料.改性填料的添加量(wt%)

## 12
数据ID | 内衬信息.内衬-成分组成.材料名称 | 内衬信息.内衬-成分组成.成分 | 内衬信息.内衬-成分组成.组成(%)

## 13
数据ID | 内衬信息.内衬-物理性能.硬度(HV) | 内衬信息.内衬-物理性能.接触应力(MPa) | 内衬信息.内衬-物理性能.表面粗糙度(μm) | 内衬信息.内衬-物理性能.弹性模量(GPa) | 内衬信息.内衬-物理性能.抗压强度(MPa) | 内衬信息.内衬-物理性能.抗拉强度(MPa) | 内衬信息.内衬-物理性能.屈服强度(MPa) | 内衬信息.内衬-物理性能.屈服应力(MPa) | 内衬信息.内衬-物理性能.疲劳强度(MPa) | 内衬信息.内衬-物理性能.断裂韧性(MPa·m1/2) | 内衬信息.内衬-物理性能.亲疏水性 | 内衬信息.内衬-物理性能.表面电荷/势(mV) | 内衬信息.内衬-物理性能.蠕变常数 | 内衬信息.内衬-物理性能.密度(Kg/m³) | 内衬信息.内衬-物理性能.剪切模量(Pa) | 内衬信息.内衬-物理性能.极限拉伸强度(MPa) | 内衬信息.内衬-物理性能.泊松比

## 14
数据ID | 内衬信息.复合材料性能.直径(nm) | 内衬信息.复合材料性能.长度(μm) | 内衬信息.复合材料性能.比表面积(m²/g) | 内衬信息.复合材料性能.粒径范围(μm) | 内衬信息.复合材料性能.复合薄膜厚度(mm) | 内衬信息.复合材料性能.相对结晶度(%) | 内衬信息.复合材料性能.拉伸强度(MPa) | 内衬信息.复合材料性能.弹性模量​​(MPa) | 内衬信息.复合材料性能.平均孔径(nm) | 内衬信息.复合材料性能.界面吸附能(Kcal/mol) | 内衬信息.复合材料性能.内聚力能密度​​(J/cm³)

## 15
数据ID | 内衬信息.内衬-材料表征.表征方法 | 内衬信息.内衬-材料表征.表征图片 | 内衬信息.内衬-材料表征.分析结果

## 16
数据ID | 体外实验-内衬与球头摩擦腐蚀实验.内衬与球头-实验设置.测试设备 | 体外实验-内衬与球头摩擦腐蚀实验.内衬与球头-实验设置.测试设备图片 | 体外实验-内衬与球头摩擦腐蚀实验.内衬与球头-实验设置.摩擦测试条件 | 体外实验-内衬与球头摩擦腐蚀实验.内衬与球头-实验设置.负载(N) | 体外实验-内衬与球头摩擦腐蚀实验.内衬与球头-实验设置.滑动距离(mm) | 体外实验-内衬与球头摩擦腐蚀实验.内衬与球头-实验设置.润滑液类型 | 体外实验-内衬与球头摩擦腐蚀实验.内衬与球头-实验设置.蛋白质浓度(g/L) | 体外实验-内衬与球头摩擦腐蚀实验.内衬与球头-实验设置.测试周期 | 体外实验-内衬与球头摩擦腐蚀实验.内衬与球头-实验设置.测试温度(℃) | 体外实验-内衬与球头摩擦腐蚀实验.内衬与球头-实验设置.测试时间(h)

## 17
数据ID | 体外实验-内衬与球头摩擦腐蚀实验.球头腐蚀实验结果.腐蚀速率（mm³/year） | 体外实验-内衬与球头摩擦腐蚀实验.球头腐蚀实验结果.腐蚀电流（A） | 体外实验-内衬与球头摩擦腐蚀实验.球头腐蚀实验结果.测试时间（h） | 体外实验-内衬与球头摩擦腐蚀实验.球头腐蚀实验结果.开路电位（V） | 体外实验-内衬与球头摩擦腐蚀实验.球头腐蚀实验结果.零电流电位（V） | 体外实验-内衬与球头摩擦腐蚀实验.球头腐蚀实验结果.离子释放量（μg/L） | 体外实验-内衬与球头摩擦腐蚀实验.球头腐蚀实验结果.钝化膜电阻（Ω·cm²） | 体外实验-内衬与球头摩擦腐蚀实验.球头腐蚀实验结果.腐蚀形貌 | 体外实验-内衬与球头摩擦腐蚀实验.球头腐蚀实验结果.腐蚀形貌描述

## 18
数据ID | 体外实验-内衬与球头摩擦腐蚀实验.内衬腐蚀实验结果.腐蚀速率（mm³/year） | 体外实验-内衬与球头摩擦腐蚀实验.内衬腐蚀实验结果.腐蚀电流（A） | 体外实验-内衬与球头摩擦腐蚀实验.内衬腐蚀实验结果.测试时间（h） | 体外实验-内衬与球头摩擦腐蚀实验.内衬腐蚀实验结果.开路电位（V） | 体外实验-内衬与球头摩擦腐蚀实验.内衬腐蚀实验结果.零电流电位（V） | 体外实验-内衬与球头摩擦腐蚀实验.内衬腐蚀实验结果.离子释放量（μg/L） | 体外实验-内衬与球头摩擦腐蚀实验.内衬腐蚀实验结果.钝化膜电阻（Ω·cm²） | 体外实验-内衬与球头摩擦腐蚀实验.内衬腐蚀实验结果.腐蚀形貌 | 体外实验-内衬与球头摩擦腐蚀实验.内衬腐蚀实验结果.腐蚀形貌描述

## 19
数据ID | 体外实验-内衬与球头摩擦腐蚀实验.内衬与球头-实验环境-润滑液组成.环境名称 | 体外实验-内衬与球头摩擦腐蚀实验.内衬与球头-实验环境-润滑液组成.成分 | 体外实验-内衬与球头摩擦腐蚀实验.内衬与球头-实验环境-润滑液组成.浓度或组成 | 体外实验-内衬与球头摩擦腐蚀实验.内衬与球头-实验环境-润滑液组成.单位

## 20
数据ID | 体外实验-内衬与球头摩擦腐蚀实验.球头磨损实验结果.磨损率（mg/Mc） | 体外实验-内衬与球头摩擦腐蚀实验.球头磨损实验结果.磨损因子（mm³/Nm） | 体外实验-内衬与球头摩擦腐蚀实验.球头磨损实验结果.总重量损失（mg） | 体外实验-内衬与球头摩擦腐蚀实验.球头磨损实验结果.磨损形貌 | 体外实验-内衬与球头摩擦腐蚀实验.球头磨损实验结果.磨损颗粒大小（nm） | 体外实验-内衬与球头摩擦腐蚀实验.球头磨损实验结果.磨损颗粒形貌 | 体外实验-内衬与球头摩擦腐蚀实验.球头磨损实验结果.摩擦膜厚度（nm） | 体外实验-内衬与球头摩擦腐蚀实验.球头磨损实验结果.摩擦膜成分 | 体外实验-内衬与球头摩擦腐蚀实验.球头磨损实验结果.摩擦膜硬度（HV）

## 21
数据ID | 体外实验-内衬与球头摩擦腐蚀实验.内衬磨损实验结果.磨损率（mg/Mc） | 体外实验-内衬与球头摩擦腐蚀实验.内衬磨损实验结果.磨损因子（mm³/Nm） | 体外实验-内衬与球头摩擦腐蚀实验.内衬磨损实验结果.总重量损失（mg） | 体外实验-内衬与球头摩擦腐蚀实验.内衬磨损实验结果.磨损形貌 | 体外实验-内衬与球头摩擦腐蚀实验.内衬磨损实验结果.磨损颗粒大小（nm） | 体外实验-内衬与球头摩擦腐蚀实验.内衬磨损实验结果.磨损颗粒形貌 | 体外实验-内衬与球头摩擦腐蚀实验.内衬磨损实验结果.摩擦膜厚度（nm） | 体外实验-内衬与球头摩擦腐蚀实验.内衬磨损实验结果.摩擦膜成分 | 体外实验-内衬与球头摩擦腐蚀实验.内衬磨损实验结果.摩擦膜硬度（HV）

## 22
数据ID | 体外实验-内衬与球头摩擦腐蚀实验.球头表面成分分析.分析方法 | 体外实验-内衬与球头摩擦腐蚀实验.球头表面成分分析.测试环境 | 体外实验-内衬与球头摩擦腐蚀实验.球头表面成分分析.成分 | 体外实验-内衬与球头摩擦腐蚀实验.球头表面成分分析.成分组成

## 23
数据ID | 体外实验-球头与锥颈界面微动腐蚀实验.球头与锥颈-实验设置.测试设备 | 体外实验-球头与锥颈界面微动腐蚀实验.球头与锥颈-实验设置.测试设备图片 | 体外实验-球头与锥颈界面微动腐蚀实验.球头与锥颈-实验设置.摩擦测试条件 | 体外实验-球头与锥颈界面微动腐蚀实验.球头与锥颈-实验设置.负载(N) | 体外实验-球头与锥颈界面微动腐蚀实验.球头与锥颈-实验设置.滑动距离(mm) | 体外实验-球头与锥颈界面微动腐蚀实验.球头与锥颈-实验设置.润滑液类型 | 体外实验-球头与锥颈界面微动腐蚀实验.球头与锥颈-实验设置.蛋白质浓度(g/L) | 体外实验-球头与锥颈界面微动腐蚀实验.球头与锥颈-实验设置.测试周期 | 体外实验-球头与锥颈界面微动腐蚀实验.球头与锥颈-实验设置.测试温度(℃) | 体外实验-球头与锥颈界面微动腐蚀实验.球头与锥颈-实验设置.测试时间(h) | 体外实验-球头与锥颈界面微动腐蚀实验.球头与锥颈-实验设置.装配扭矩（N·m） | 体外实验-球头与锥颈界面微动腐蚀实验.球头与锥颈-实验设置.接触应力（MPa） | 体外实验-球头与锥颈界面微动腐蚀实验.球头与锥颈-实验设置.微动频率（Hz）

## 24
数据ID | 体外实验-球头与锥颈界面微动腐蚀实验.锥颈与球头-实验环境-润滑液组成.环境名称 | 体外实验-球头与锥颈界面微动腐蚀实验.锥颈与球头-实验环境-润滑液组成.成分 | 体外实验-球头与锥颈界面微动腐蚀实验.锥颈与球头-实验环境-润滑液组成.浓度或组成 | 体外实验-球头与锥颈界面微动腐蚀实验.锥颈与球头-实验环境-润滑液组成.单位

## 25
数据ID | 体外实验-球头与锥颈界面微动腐蚀实验.腐蚀与磨损实验结果.微动摩擦系数 | 体外实验-球头与锥颈界面微动腐蚀实验.腐蚀与磨损实验结果.微动磨损体积(mm³) | 体外实验-球头与锥颈界面微动腐蚀实验.腐蚀与磨损实验结果.微动腐蚀速率(μm/年) | 体外实验-球头与锥颈界面微动腐蚀实验.腐蚀与磨损实验结果.磨损颗粒形貌 | 体外实验-球头与锥颈界面微动腐蚀实验.腐蚀与磨损实验结果.磨损颗粒形貌描述 | 体外实验-球头与锥颈界面微动腐蚀实验.腐蚀与磨损实验结果.腐蚀产物 | 体外实验-球头与锥颈界面微动腐蚀实验.腐蚀与磨损实验结果.离子释放量 | 体外实验-球头与锥颈界面微动腐蚀实验.腐蚀与磨损实验结果.界面失效模式